## Hoja 1
CPM020 |  |  | m | Pilotín con armadura de perfil tubular de acero "PANTALLAX".
Pilotín "PANTALLAX", de hasta 15 m de longitud y 114,3 mm de diámetro nominal, compuesto de perfil tubular con rosca, de acero ISO 11960 N-80, con límite elástico 562 N/mm², de 60,3 mm de diámetro exterior y 5,5 mm de espesor, y lechada de cemento CEM I 42,5N, con una relación agua/cemento de 0,4 dosificada en peso, vertida por el interior de la armadura mediante sistema de inyección única global (IU); para fundación.
Descompuesto | Ud | Descomposición |  |  | Rend. | Precio unitario | Precio análisis
mt07mpi020fa | m | Perfil tubular con rosca, para armar pilotines "PANTALLAX", de 60,3 mm de diámetro exterior y 5,5 mm de espesor, de acero ISO 11960 N-80, con límite elástico 562 N/mm² y carga de rotura 690 N/mm². |  |  | 1.02 | 76.11 | 77.63
mt08cem010c | kg | Cemento Portland CEM I 42,5 N, en sacos. |  |  | 25 | 0.84 | 21
mt08aaa010a | m³ | Agua. |  |  | 0.01 | 11.54 | 0.12
mq03pva020 | h | Equipo para inyecciones profundas, con bomba de baja presión y carro de perforación. |  |  | 0.155 | 1593.21 | 246.95
mo041 | h | Oficial armador en hormigón armado. |  |  | 0.375 | 64.87 | 24.33
mo087 | h | Medio oficial armador en hormigón armado. |  |  | 0.375 | 45.53 | 17.07
mo111 | h | Ayudante de albañil. |  |  | 0.187 | 41.65 | 7.79
| % | Medios auxiliares |  |  | 2 | 394.89 | 7.9
| % | Costos indirectos |  |  | 3 | 402.79 | 12.08
Coste de mantenimiento decenal: $ 12,45 en los primeros 10 años. | [5 empty] | Total: | 414.87