## Hoja 1
NAL030 | m² |  | Aislamiento termoacústico de suelos flotantes, con poliestireno expandido.
Aislamiento termoacústico de suelos flotantes, formado por panel rígido de poliestireno expandido elastificado, de superficie lisa y mecanizado lateral machihembrado, de 15 mm de espesor, resistencia térmica 0,45 m²K/W, conductividad térmica 0,033 W/(mK), cubierto con un film de polietileno de 0,2 mm de espesor, preparado para recibir una contrapiso de mortero u hormigón (no incluida en este precio).
Código |  | Unidad |  | Descripción | Cantidad | Costo unitario | Costo parcial
1 |  |  |  | Materiales
mt16pea025c |  | m² |  | Panel rígido de poliestireno expandido elastificado, de superficie lisa y mecanizado lateral machihembrado, de 15 mm de espesor, resistencia térmica 0,45 m²K/W, conductividad térmica 0,033 W/(mK), Euroclase E de reacción al fuego, con código de designación EPS-EN 13163-L1-W1-T1-S1-P3-DS(N)2-BS50-SD30. | 1.1 | 40.06 | 44.07
mt16png010d |  | m² |  | Film de polietileno de 0,2 mm de espesor y 184 g/m² de masa superficial. | 1.1 | 10.48 | 11.53
mt16aaa030 |  | m |  | Cinta autoadhesiva para sellado de juntas. | 0.4 | 8.5 | 3.4
[5 empty] | Subtotal materiales: |  | 59
2 |  |  |  | Mano de obra
mo054 |  | h |  | Oficial montador de aislantes. | 0.094 | 175.43 | 16.49
mo101 |  | h |  | Medio oficial montador de aislantes. | 0.094 | 124.97 | 11.75
[5 empty] | Subtotal mano de obra: |  | 28.24
3 |  |  |  | Herramientas
|  | % |  | Herramientas | 2 | 87.24 | 1.74
[5 empty] | Costos directos (1+2+3): |  | 88.98