## Hoja 1
PSY100 |  |  | m² | Tabique con placas de yeso laminado y lana mineral. Catálogo ATEDY-AFELMA.
Tabique interior (separación dentro de una misma unidad de uso) de tabique con placas de yeso laminado y lana mineral, con tabique simple, sistema tabique PYL 78/600(48) LM, catálogo ATEDY-AFELMA, de 78 mm de espesor total, compuesta por una estructura autoportante de perfiles metálicos de acero galvanizado de 48 mm de ancho formada por montantes (elementos verticales) y canales (elementos horizontales), con una separación entre montantes de 600 mm y una disposición normal "N"; a cada lado de la cual se atornilla una placa de yeso laminado A / - 1200 / longitud / 15 / borde afinado, Standard "KNAUF" y aislamiento de panel flexible y ligero de lana de roca volcánica Confortpan 208 Roxul "ROCKWOOL", no revestido, de 40 mm de espesor, colocado en el alma.
Descompuesto | Ud | Descomposición |  |  | Rend. | Precio unitario | Precio partida
mt12pck020b | m | Banda acústica de dilatación "KNAUF" de 50 mm de ancho. |  |  | 1.2 | 1.78 | 2.14
mt12pfk020c | m | Canal 48/30 "KNAUF" de acero galvanizado. |  |  | 0.7 | 8.04 | 5.63
mt12pfk010c | m | Montante 48/35 "KNAUF" de acero galvanizado. |  |  | 2 | 10.8 | 21.6
mt16lrw030dbl | m² | Panel flexible y ligero de lana de roca volcánica Confortpan 208 Roxul "ROCKWOOL", no revestido, de 40 mm de espesor, resistencia térmica 1,05 m²K/W, conductividad térmica 0,037 W/(mK), densidad 30 kg/m³, calor específico 840 J/kgK y factor de resistencia a la difusión del vapor de agua 1,3. |  |  | 1.05 | 28.82 | 30.26
mt12ppk010b | m² | Placa de yeso laminado A / - 1200 / longitud / 15 / borde afinado, Standard "KNAUF". |  |  | 2.1 | 35.87 | 75.33
mt12ptk010cd | Ud | Tornillo autoperforante TN "KNAUF" 3,5x25. |  |  | 29 | 0.06 | 1.74
mt12psg220 | Ud | Fijación compuesta por tarugo y tornillo 5x27. |  |  | 1.6 | 0.41 | 0.66
mt12pck010a | m | Cinta de juntas "KNAUF" de 50 mm de ancho. |  |  | 3.2 | 0.24 | 0.77
mt12pik015 | kg | Pasta de agarre Perlfix "KNAUF". |  |  | 0.1 | 3.96 | 0.4
mt12pik010b | kg | Pasta de juntas Jointfiller F-1 GLS "KNAUF". |  |  | 0.6 | 9.32 | 5.59
mo052 | h | Mamparas y sistemas de placas. |  |  | 0.425 | 63.87 | 27.14
mo098 | h | Medio oficial colocador de mamparas y sistemas de placas. |  |  | 0.425 | 43.36 | 18.43
| % | Medios auxiliares |  |  | 2 | 189.69 | 3.79
| % | Costos indirectos |  |  | 3 | 193.48 | 5.8
Coste de mantenimiento decenal: $ 9,96 en los primeros 10 años. | [5 empty] | Total: | 199.28