## Hoja 1
PTW040 |  |  | m² | Sistema "ROCKWOOL" de trasdosado directo, de placas de yeso laminado con aislamiento incorporado, en tabiques interiores.
Trasdosado directo sobre tabique interior, realizado con placas de yeso laminado - ¦(10+50) (LR) Labelrock¦ "ROCKWOOL", con aislamiento de lana de roca, de 30 mm de espesor, incorporado a la placa, recibida con pasta de agarre sobre el paramento vertical; y 75 mm de espesor total.
Descompuesto | Ud | Descomposición |  |  | Rend. | Precio unitario | Precio partida
mt12psg035a | kg | Pasta de agarre. |  |  | 3.5 | 3.71 | 12.99
mt16lrw090c | m² | Placa prefabricada de yeso con un panel de lana de roca de doble densidad, Labelrock "ROCKWOOL", espesor 10+50 mm, resistencia térmica 1,5 m²K/W, conductividad térmica 0,034 W/(mK), calor específico 840 J/kgK, factor de resistencia a la difusión del vapor de agua 1,3 y Euroclase A1 de reacción al fuego. |  |  | 1.05 | 230.77 | 242.31
mt12psg030a | kg | Pasta para juntas. |  |  | 0.3 | 8.1 | 2.43
mt12psg040a | m | Cinta de juntas. |  |  | 1.6 | 0.22 | 0.35
mo052 | h | Mamparas y sistemas de placas. |  |  | 0.383 | 63.87 | 24.46
mo098 | h | Medio oficial colocador de mamparas y sistemas de placas. |  |  | 0.137 | 43.36 | 5.94
| % | Medios auxiliares |  |  | 2 | 288.48 | 5.77
| % | Costos indirectos |  |  | 3 | 294.25 | 8.83
Coste de mantenimiento decenal: $ 33,34 en los primeros 10 años. | [5 empty] | Total: | 303.08