## Hoja 1
ZHA011 | m² |  | Sistema "ISOVER" de aislamiento térmico por el exterior en techo plano no transitable.
Rehabilitación energética de techo plano no transitable, mediante la incorporación de aislamiento termoacústico por el exterior del techo, formado por panel rígido de lana de roca hidrofugada, Ixxo "ISOVER", revestido por una de sus caras con asfalto oxidado y film de polipropileno termofusible, de 40 mm de espesor, fijado mecánicamente al soporte; capa de protección e impermeabilización monocapa adherida, mediante membrana preelaborada de betún modificado con elastómero SBS, masa nominal 3 kg/m², con armadura de fieltro de poliéster reforzado y estabilizado de 150 g/m², con autoprotección mineral.
Código |  | Unidad |  | Descripción | Cantidad | Costo unitario | Costo parcial
1 |  |  |  | Materiales
mt16lri030m |  | m² |  | Panel rígido de lana de roca hidrofugada, Ixxo "ISOVER", revestido por una de sus caras con asfalto oxidado y film de polipropileno termofusible, de 40 mm de espesor, resistencia térmica 1 m²K/W, conductividad térmica 0,039 W/(mK). | 1.05 | 484.74 | 508.98
mt16aaa020ag |  | Ud |  | Fijación mecánica para paneles aislantes de lana mineral, colocados directamente sobre la superficie soporte. | 5 | 6.88 | 34.4
mt14lga010ec |  | m² |  | Membrana preelaborada de betún modificado con elastómero SBS, de 3,5 mm de espesor, masa nominal 5 kg/m², con armadura de fieltro de poliéster reforzado y estabilizado de 150 g/m², con autoprotección mineral de color verde. | 1.1 | 283.12 | 311.43
[5 empty] | Subtotal materiales: |  | 854.81
2 |  |  |  | Mano de obra
mo054 |  | h |  | Oficial montador de aislantes. | 0.118 | 212.17 | 25.04
mo101 |  | h |  | Medio oficial montador de aislantes. | 0.118 | 151.32 | 17.86
mo029 |  | h |  | Oficial aplicador de membranas impermeabilizantes preelaboradas. | 0.095 | 205.27 | 19.5
mo067 |  | h |  | Medio oficial aplicador de membranas impermeabilizantes preelaboradas. | 0.095 | 151.32 | 14.38
[5 empty] | Subtotal mano de obra: |  | 76.78
3 |  |  |  | Herramientas
|  | % |  | Herramientas | 2 | 931.59 | 18.63
Coste de mantenimiento decenal: $ 61,76 en los primeros 10 años. |  |  |  |  | Costos directos (1+2+3): |  | 950.22