## Hoja 1
AUR041 | m³ |  | Relleno para drenaje, con agregados reciclados.
Relleno con agregado reciclado mixto de hormigón y material cerámico de 40 a 80 mm de diámetro, para drenaje, y compactación en tongadas sucesivas de 30 cm de espesor máximo con rodillo vibrante de guiado manual, hasta alcanzar una densidad seca no inferior al 80% de la máxima obtenida en el ensayo Proctor Modificado. El precio no incluye la red de drenaje ni la realización del ensayo Proctor Modificado.
Código |  | Unidad |  | Descripción | Cantidad | Costo unitario | Costo parcial
1 |  |  |  | Materiales
mt01aro010p |  | t |  | Agregado reciclado mixto de hormigón y material cerámico, de granulometría comprendida entre 40 y 80 mm, suministrado mediante camión. | 2 | 112.59 | 225.18
[5 empty] | Subtotal materiales: |  | 225.18
2 |  |  |  | Equipo
mq01pan010a |  | h |  | Pala cargadora sobre neumáticos de 120 kW/1,9 m³. | 0.022 | 11515.7 | 253.35
mq04cab010c |  | h |  | Camión basculante de 12 t de carga, de 162 kW. | 0.017 | 11498.6 | 195.48
mq02roa010a |  | h |  | Rodillo vibrante de guiado manual, de 700 kg, ancho de trabajo 70 cm. | 0.343 | 2421.65 | 830.63
mq02cia020j |  | h |  | Camión cisterna, de 8 m³ de capacidad. | 0.013 | 30388.2 | 395.05
[5 empty] | Subtotal equipo: |  | 1674.51
3 |  |  |  | Mano de obra
mo113 |  | h |  | Ayudante de albañil. | 0.37 | 8579.62 | 3174.46
[5 empty] | Subtotal mano de obra: |  | 3174.46
4 |  |  |  | Herramientas
|  | % |  | Herramientas | 2 | 5074.15 | 101.48
Coste de mantenimiento decenal: $ 207,03 en los primeros 10 años. |  |  |  |  | Costos directos (1+2+3+4): |  | 5175.63