## Hoja 1
NBP022 | m² | Aislamiento acústico a ruido aéreo, en tabique de placas, con paneles entre montantes y láminas viscoelásticas entre placas.
Aislamiento acústico a ruido aéreo, en tabique de placas, realizado con panel autoportante de lana mineral Arena de alta densidad, Arena Plaver "ISOVER", de 40 mm de espesor, no revestido, resistencia térmica 1,25 m²K/W, conductividad térmica 0,032 W/(mK), colocado entre los montantes de la estructura portante; y lámina viscoelástica de alta densidad, de 4 mm de espesor, adherida entre las placas con adhesivo de cloropreno, de base solvente monocomponente.
Código |  | Unidad | Descripción | Cantidad | Costo unitario | Costo parcial
1 |  |  | Materiales
mt16lvi030abea |  | m² | Panel autoportante de lana mineral Arena de alta densidad, Arena Plaver "ISOVER", de 40 mm de espesor, no revestido, resistencia térmica 1,25 m²K/W, conductividad térmica 0,032 W/(mK), Euroclase A2-s1, d0 de reacción al fuego, capacidad de absorción de agua a corto plazo <=1 kg/m² y factor de resistencia a la difusión del vapor de agua 1. | 1.05 | 4920.99 | 5167.04
mt16npg030c |  | m² | Lámina viscoelástica de alta densidad, de 4 mm de espesor; con 67 dB de índice global de reducción acústica, Rw. | 2.1 | 2600.13 | 5460.27
mt18dww020a |  | l | Adhesivo de cloropreno, de base solvente monocomponente. | 0.3 | 78.69 | 23.61
|  |  |  | Subtotal materiales: |  | 10650.9
2 |  |  | Mano de obra
mo054 |  | h | Oficial montador de aislantes. | 0.216 | 12241 | 2644.06
mo101 |  | h | Medio oficial montador de aislantes. | 0.216 | 8905.02 | 1923.48
|  |  |  | Subtotal mano de obra: |  | 4567.54
3 |  |  | Herramientas
|  | % | Herramientas | 2 | 15218.5 | 304.37
Coste de mantenimiento decenal: $ 310,46 en los primeros 10 años. |  |  |  | Costos directos (1+2+3): |  | 15522.8