## Hoja 1
NLG080 | m² |  | Impermeabilización líquida de techos de difícil acceso. Sistema MasterSeal Roof 2160 "MBCC de Sika".
Impermeabilización líquida de techos de difícil acceso, de 2 a 2,5 mm de espesor total, sobre superficie soporte de hormigón o mortero. Sistema MasterSeal Roof 2160 "MBCC de Sika" formado por impermeabilizante líquido, MasterSeal M 860 "MBCC de Sika", de color gris, previa aplicación de imprimación de color marfil, MasterSeal P 770 "MBCC de Sika", endurecida superficialmente mediante espolvoreo con agregado de cuarzo natural, MasterTop F5 "MBCC de Sika"; y sellado de la impermeabilización con membrana elástica impermeabilizante de color gris RAL 7032, MasterSeal TC 259 "MBCC de Sika".
Código |  | Unidad |  | Descripción | Cantidad | Costo unitario | Costo parcial
1 |  |  |  | Materiales
mt15bas120i |  | kg |  | Imprimación de color marfil, MasterSeal P 770 "MBCC de Sika", de dos componentes, con tecnología Xolutec, para aplicar sobre superficie soporte de hormigón, de mortero o metálica con brocha o rodillo. | 0.3 | 4769.25 | 1430.78
mt15bas130c |  | kg |  | Agregado de cuarzo natural, MasterTop F5 "MBCC de Sika", de granulometría comprendida entre 0,4 y 1,0 mm, para utilizar como carga mineral en combinación con resinas epoxi o poliuretano. | 1 | 303.46 | 303.46
mt15bas165a |  | kg |  | Impermeabilizante líquido, MasterSeal M 860 "MBCC de Sika", de color gris, de dos componentes a base de resina de poliurea sin disolventes y pigmentos, permeable al vapor de agua, con dureza Shore A aproximada de 75, según ISO 868 y elongación a rotura >= 700%, según ISO 8339, para aplicar con llana dentada, para conformar una membrana impermeable en techos planos o inclinados. | 1.5 | 6655.64 | 9983.46
mt15bas150a |  | kg |  | Membrana elástica impermeabilizante de color gris RAL 7032, MasterSeal TC 259 "MBCC de Sika", compuesto por poliuretano alifático monocomponente y disolventes, con resistencia a los rayos UV, de aplicación como capa de acabado elástica para protección frente a la intemperie, en el sistema MasterSeal Roof de impermeabilización vista de techos. | 0.2 | 6819.67 | 1363.93
[5 empty] | Subtotal materiales: |  | 13081.6
2 |  |  |  | Mano de obra
mo032 |  | h |  | Oficial aplicador de productos impermeabilizantes. | 0.453 | 11912.7 | 5396.43
mo070 |  | h |  | Medio oficial aplicador de productos impermeabilizantes. | 0.453 | 8905.02 | 4033.97
[5 empty] | Subtotal mano de obra: |  | 9430.4
3 |  |  |  | Herramientas
|  | % |  | Herramientas | 2 | 22512 | 450.24
Coste de mantenimiento decenal: $ 2.296,23 en los primeros 10 años. |  |  |  |  | Costos directos (1+2+3): |  | 22962.3