## Hoja 1
QDB011 | m² |  | Techo plano no transitable, no ventilado, con grava, tipo convencional. Impermeabilización con membranas preelaboradas asfálticas, tipo monocapa mejorada.
Techo plano no transitable, no ventilado, con grava, tipo convencional, pendiente del 1% al 5%. FORMACIÓN DE PENDIENTES: mediante encintado de limatesas, limahoyas y juntas con fajas para reglado de ladrillo cerámico hueco doble y capa de arcilla expandida, vertida en seco y consolidada en su superficie con lechada de cemento, proporcionando una resistencia a compresión de 1 MPa y con una conductividad térmica de 0,087 W/(mK), con espesor medio de 10 cm; con capa de regularización de mortero de cemento, confeccionado en obra, dosificación 1:6 de 4 cm de espesor, acabado fratasado; AISLAMIENTO TÉRMICO: panel de espuma de poliisocianurato soldable, de 40 mm de espesor; IMPERMEABILIZACIÓN: tipo monocapa, adherida, formada por una membrana preelaborada de betún modificado con elastómero SBS, masa nominal 4 kg/m², con armadura de fieltro de poliéster no tejido de 160 g/m², totalmente adherida con soplete; CAPA SEPARADORA BAJO PROTECCIÓN: geotextil no tejido compuesto por fibras de poliéster unidas por agujeteado, (200 g/m²); CAPA DE PROTECCIÓN: Capa de cantos rodados lavados, con un espesor medio de 10 cm. El precio no incluye la ejecución y el sellado de las juntas ni la ejecución de remates en los encuentros con paramentos y desagües.
Código |  | Unidad |  | Descripción | Cantidad | Costo unitario | Costo parcial
1 |  |  |  | Materiales
mt04lvc010c |  | Ud |  | Ladrillo cerámico hueco doble, para revestir, 24x11,5x9 cm, densidad 780 kg/m³. | 3 | 3.51 | 10.53
mt01arl030a |  | m³ |  | Arcilla expandida, suministrada en sacos. | 0.1 | 1776.83 | 177.68
mt09lec020b |  | m³ |  | Lechada de cemento CEM II/B-P 32,5 N 1/3. | 0.01 | 1471.19 | 14.71
mt16pea020b |  | m² |  | Panel rígido de poliestireno expandido, mecanizado lateral recto, de 20 mm de espesor, resistencia térmica 0,55 m²K/W, conductividad térmica 0,036 W/(mK), para junta de contracción. | 0.01 | 549.51 | 5.5
mt08aaa010a |  | m³ |  | Agua. | 0.008 | 19.03 | 0.15
mt01arg005a |  | t |  | Arena de cantera, para mortero preparado en obra. | 0.065 | 221.35 | 14.39
mt08cem000g |  | kg |  | Cemento gris en sacos. | 10 | 3.65 | 36.5
mt16pol020a |  | m² |  | Panel de espuma de poliisocianurato soldable, de 40 mm de espesor, resistencia a compresión 175 kPa, resistencia térmica 1,4 m²K/W, conductividad térmica 0,028 W/(mK), protegido superiormente con velo de vidrio con acabado asfáltico e inferiormente con velo de vidrio, Euroclase B-s2, d0 de reacción al fuego. | 1.05 | 4017.58 | 4218.46
mt14lba010g |  | m² |  | Membrana preelaborada de betún modificado con elastómero SBS, de 3,5 mm de espesor, masa nominal 4 kg/m², con armadura de fieltro de poliéster no tejido de 160 g/m², de superficie no protegida. | 1.1 | 2840.15 | 3124.17
mt14lad010a |  | m² |  | Membrana preelaborada de betún aditivado con plastómero APP, de 2,5 mm de espesor, masa nominal 3 kg/m², con armadura de fieltro de fibra de vidrio de 60 g/m², de superficie no protegida. | 1.1 | 1400.19 | 1540.21
mt14gsa020ce |  | m² |  | Geotextil no tejido compuesto por fibras de poliéster unidas por agujeteado, con una resistencia a la tracción longitudinal de 1,63 kN/m, una resistencia a la tracción transversal de 2,08 kN/m, una apertura de cono al ensayo de perforación dinámica según ISO 13433 inferior a 27 mm, resistencia CBR a punzonamiento 0,4 kN y una masa superficial de 200 g/m². | 1.05 | 381.87 | 400.96
mt01arc010 |  | t |  | Cantos rodados lavados, de granulometría comprendida entre 16 y 32 mm. | 0.18 | 266.23 | 47.92
[5 empty] | Subtotal materiales: |  | 9591.18
2 |  |  |  | Equipo
mq06hor010 |  | h |  | Hormigonera eléctrica con una capacidad de amasado de 160 l. | 0.028 | 886.15 | 24.81
[5 empty] | Subtotal equipo: |  | 24.81
3 |  |  |  | Mano de obra
mo020 |  | h |  | Oficial albañil. | 0.178 | 11912.7 | 2120.45
mo113 |  | h |  | Ayudante de albañil. | 0.604 | 8579.62 | 5182.09
mo029 |  | h |  | Oficial aplicador de membranas impermeabilizantes preelaboradas. | 0.13 | 11912.7 | 1548.65
mo067 |  | h |  | Medio oficial aplicador de membranas impermeabilizantes preelaboradas. | 0.13 | 8905.02 | 1157.65
mo054 |  | h |  | Oficial montador de aislantes. | 0.054 | 12241 | 661.02
mo101 |  | h |  | Medio oficial montador de aislantes. | 0.054 | 8905.02 | 480.87
[5 empty] | Subtotal mano de obra: |  | 11150.7
4 |  |  |  | Herramientas
|  | % |  | Herramientas | 2 | 20766.7 | 415.33
Coste de mantenimiento decenal: $ 4.236,41 en los primeros 10 años. |  |  |  |  | Costos directos (1+2+3+4): |  | 21182