## Hoja 1
NAJ010 | m² | Aislamiento térmico de frentes de losa y columnas en fachada, con poliestireno extruido.
Aislamiento térmico de frentes de losa y columnas embebidas en el espesor de la fachada, formado por panel rígido de poliestireno extruido, de superficie rugosa acanalada y mecanizado lateral machihembrado y recto, de 40 mm de espesor, resistencia a compresión >= 300 kPa, resistencia térmica 1,2 m²K/W, conductividad térmica 0,034 W/(mK), colocado a tope y clavado con puntas metálicas al encofrado de la estructura antes de hormigonar.
Código |  | Unidad | Descripción | Cantidad | Costo unitario | Costo parcial
1 |  |  | Materiales
mt16pxa010eaq |  | m² | Panel rígido de poliestireno extruido, de superficie rugosa acanalada y mecanizado lateral machihembrado y recto, de 40 mm de espesor, resistencia a compresión >= 300 kPa, resistencia térmica 1,2 m²K/W, conductividad térmica 0,034 W/(mK), Euroclase E de reacción al fuego, con código de designación XPS-EN 13164-T2-CS(10/Y)300-DS(70,90)-DLT(2)5-WL(T)0,7-WD(V)3-FTCD1. | 1.05 | 3701.81 | 3886.9
mt08var070 |  | kg | Puntas metálicas de cabeza ancha. | 0.15 | 100.18 | 15.03
|  |  |  | Subtotal materiales: |  | 3901.93
2 |  |  | Mano de obra
mo054 |  | h | Oficial montador de aislantes. | 0.162 | 12241 | 1983.05
mo101 |  | h | Medio oficial montador de aislantes. | 0.162 | 8905.02 | 1442.61
|  |  |  | Subtotal mano de obra: |  | 3425.66
3 |  |  | Herramientas
|  | % | Herramientas | 2 | 7327.59 | 146.55
Coste de mantenimiento decenal: $ 149,48 en los primeros 10 años. |  |  |  | Costos directos (1+2+3): |  | 7474.14