## Hoja 1
NAL030 | m² |  | Aislamiento termoacústico de suelos flotantes, con poliestireno expandido.
Aislamiento termoacústico de suelos flotantes, formado por panel rígido de poliestireno expandido, de superficie lisa y mecanizado lateral recto, de 35 mm de espesor, resistencia térmica 1,15 m²K/W, conductividad térmica 0,03 W/(mK), cubierto con film de polietileno de 0,2 mm de espesor y desolidarización perimetral realizada con el mismo material aislante. Colocación en obra: a tope, simplemente apoyado, preparado para recibir un contrapiso de mortero u hormigón. Incluso cinta autoadhesiva para sellado de juntas.
Código |  | Unidad |  | Descripción | Cantidad | Costo unitario | Costo parcial
1 |  |  |  | Materiales
mt16pel060nkd |  | m² |  | Panel rígido de poliestireno expandido, de superficie lisa y mecanizado lateral recto, de 35 mm de espesor, resistencia térmica 1,15 m²K/W, conductividad térmica 0,03 W/(mK), Euroclase E de reacción al fuego, con código de designación EPS-EN 13163-T3-L3-W2-S5-P10-TR200-DS(N)2-BS150-CS(10)100; proporcionando una reducción del nivel global de presión de ruido de impactos de 29 dB. | 1.1 | 2231.54 | 2454.69
mt16png010d |  | m² |  | Film de polietileno de 0,2 mm de espesor y 184 g/m² de masa superficial. | 1.1 | 168.13 | 184.94
mt16aaa030 |  | m |  | Cinta autoadhesiva para sellado de juntas. | 0.4 | 123.03 | 49.21
[5 empty] | Subtotal materiales: |  | 2688.84
2 |  |  |  | Mano de obra
mo054 |  | h |  | Oficial montador de aislantes. | 0.086 | 12241 | 1052.73
mo101 |  | h |  | Medio oficial montador de aislantes. | 0.086 | 8905.02 | 765.83
[5 empty] | Subtotal mano de obra: |  | 1818.56
3 |  |  |  | Herramientas
|  | % |  | Herramientas | 2 | 4507.4 | 90.15
Coste de mantenimiento decenal: $ 416,08 en los primeros 10 años. |  |  |  |  | Costos directos (1+2+3): |  | 4597.55