## Hoja 1
NGU010 | m² | Capa separadora en techo plano: geotextil no tejido.
Capa separadora en techo plano: geotextil no tejido compuesto por fibras de poliéster unidas por agujeteado, con una resistencia a la tracción longitudinal de 1,52 kN/m, una resistencia a la tracción transversal de 1,88 kN/m, una apertura de cono al ensayo de perforación dinámica según ISO 13433 inferior a 42 mm, resistencia CBR a punzonamiento 0,335 kN y una masa superficial de 150 g/m². Colocación en obra: con solapes, directamente bajo la impermeabilización.
Código |  | Unidad | Descripción | Cantidad | Costo unitario | Costo parcial
1 |  |  | Materiales
mt14gso020bca |  | m² | Geotextil no tejido compuesto por fibras de poliéster unidas por agujeteado, con una resistencia a la tracción longitudinal de 1,52 kN/m, una resistencia a la tracción transversal de 1,88 kN/m, una apertura de cono al ensayo de perforación dinámica según ISO 13433 inferior a 42 mm, resistencia CBR a punzonamiento 0,335 kN y una masa superficial de 150 g/m². | 1.1 | 238.67 | 262.54
|  |  |  | Subtotal materiales: |  | 262.54
2 |  |  | Mano de obra
mo029 |  | h | Oficial aplicador de membranas impermeabilizantes preelaboradas. | 0.022 | 11912.7 | 262.08
mo067 |  | h | Medio oficial aplicador de membranas impermeabilizantes preelaboradas. | 0.043 | 8905.02 | 382.92
|  |  |  | Subtotal mano de obra: |  | 645
3 |  |  | Herramientas
|  | % | Herramientas | 2 | 907.54 | 18.15
Coste de mantenimiento decenal: $ 46,28 en los primeros 10 años. |  |  |  | Costos directos (1+2+3): |  | 925.69