## Hoja 1
REP030 | Ud | Revestimiento de peldaño de piedra natural.
Revestimiento de peldaño con forma recta, en escalera de 100 cm de ancho, mediante forrado formado por huella de mármol Crema Levante, acabado pulido y tabica de mármol Crema Levante, acabado pulido, con zanquín de mármol Crema Levante de dos piezas de 37x7x2 cm, asentado con mortero de cemento M-5.
Código |  | Unidad | Descripción | Cantidad | Costo unitario | Costo parcial
1 |  |  | Materiales
mt18pmn110ka |  | Ud | Huella para peldaño recto de mármol, procedente de España, Crema Levante, longitud hasta 100 cm y 3 cm de espesor, cara y cantos pulidos, densidad 2720 kg/m³, resistencia a compresión 131,6 MPa, resistencia a flexión 11,4 MPa, absorción de agua por capilaridad menor de 5 kg/m² min½, coeficiente de absorción de agua <= 0,4%, Euroclase A1 de reacción al fuego, resistencia a la abrasión 2,76 mm, resistencia al deslizamiento en condiciones secas (índice SRV) 53, resistencia al deslizamiento en condiciones húmedas (índice SRV) 14. | 1 | 204.6 | 204.6
mt18pmn111ka |  | Ud | Tabica para peldaño de mármol, procedente de España, Crema Levante, hasta 100 cm de largo por 16 cm de ancho y 2 cm de espesor, pulida, densidad 2690 kg/m³, resistencia a compresión 131,6 MPa, resistencia a flexión 11,4 MPa, absorción de agua por capilaridad menor de 5 kg/m² min½, coeficiente de absorción de agua <= 0,4%, Euroclase A1 de reacción al fuego, resistencia a la abrasión 2,76 mm, resistencia al deslizamiento en condiciones secas (índice SRV) 53, resistencia al deslizamiento en condiciones húmedas (índice SRV) 14. | 1 | 153.54 | 153.54
mt18zmn110u |  | Ud | Zanquín de mármol, procedente de España, Crema Levante, de dos piezas, 37x7x2 cm, cara y cantos pulidos, densidad 2690 kg/m³, resistencia a compresión 131,6 MPa, resistencia a flexión 11,4 MPa, absorción de agua por capilaridad menor de 5 kg/m² min½, coeficiente de absorción de agua <= 0,4%, Euroclase A1 de reacción al fuego, resistencia a la abrasión 2,76 mm, resistencia al deslizamiento en condiciones secas (índice SRV) 53, resistencia al deslizamiento en condiciones húmedas (índice SRV) 14. | 1 | 44.82 | 44.82
mt09mor010c |  | m³ | Mortero de cemento CEM II/B-P 32,5 N tipo M-5, confeccionado en obra con 250 kg/m³ de cemento y una proporción en volumen 1/6. | 0.02 | 1938.39 | 38.77
mt09mcr060c |  | kg | Mortero de juntas cementoso, CG1, para junta mínima entre 1,5 y 3 mm. | 0.15 | 11.77 | 1.77
|  |  |  | Subtotal materiales: |  | 443.5
2 |  |  | Mano de obra
mo023 |  | h | Oficial colocador de pisos. | 0.658 | 32526.9 | 21402.7
mo061 |  | h | Medio oficial colocador de pisos. | 0.658 | 24314.7 | 15999.1
mo113 |  | h | Ayudante de albañil. | 0.658 | 23426.3 | 15414.5
|  |  |  | Subtotal mano de obra: |  | 52816.3
3 |  |  | Herramientas
|  | % | Herramientas | 2 | 53259.8 | 1065.2
Coste de mantenimiento decenal: $ 5.975,75 en los primeros 10 años. |  |  |  | Costos directos (1+2+3): |  | 54325