## Hoja 1
EHY091 | m | Reparación de frente de losa de hormigón armado, mediante recrecido con hormigón armado.
Reparación de frente de losa de hormigón armado, de canto 30 cm, mediante picado del hormigón deteriorado con martillo eléctrico, eliminando el hormigón en mal estado hasta llegar a las armaduras; saneado de las armaduras que han quedado al descubierto con proyección en seco de chorro de partículas de material abrasivo (silicato de aluminio), eliminando la suciedad superficial, la herrumbre y toda sustancia que pueda disminuir la adherencia entre las armaduras y el material de reparación a aplicar, hasta alcanzar un grado de preparación Sa 2 ½ según ISO 8501-1; aplicación manual de mortero monocomponente a base de cemento, inhibidores de corrosión y polímeros en polvo, para la protección y pasivación de armaduras de acero, y como puente de unión entre mortero de reparación y hormigón existente, garantizando la adherencia entre ambos, con 1,5 kg/m² de consumo medio; recrecido de la losa con hormigón armado, realizado con hormigón H-21, condición de exposición no agresiva, tamaño máximo del agregado 13,2 mm, ámbito de consistencia A-3, elaborado, y colado con bomba y acero ADN 420, con una cuantía de 5 kg/m, con anclaje químico estructural, mediante perforación de 10 mm de diámetro y 85 mm de profundidad, relleno del orificio con inyección de resina epoxi, libre de estireno, aplicada con boquilla de dosificación y mezcla automática, y posterior inserción de varilla roscada con tuerca y arandela de acero galvanizado calidad 5.8, según ISO 898-1, de 8 mm de diámetro y 110 mm de longitud. El precio incluye el montaje y desmontaje del sistema de encofrado y el desplazamiento, montaje y desmontaje en obra del equipo de proyección.
Código |  | Unidad | Descripción | Cantidad | Costo unitario | Costo parcial
1 |  |  | Materiales
mt08lim050 |  | l | Disolvente de tricloroetileno, para aceites, grasas y resinas. | 0.03 | 122.38 | 3.67
mt08lim010a |  | kg | Abrasivo para limpieza mediante chorro a presión, formado por partículas de silicato de aluminio. | 1.05 | 3.19 | 3.35
mt09rem080b |  | kg | Mortero monocomponente a base de cemento, inhibidores de corrosión y polímeros en polvo, para la protección y pasivación de armaduras de acero, y como puente de unión entre mortero de reparación y hormigón existente. | 0.45 | 45.34 | 20.4
mt26reh305aa |  | Ud | Anclaje compuesto por varilla roscada de acero galvanizado calidad 5.8, según ISO 898-1 de 8 mm de diámetro, y 110 mm de longitud, tuerca y arandela, para fijaciones sobre estructuras de hormigón. | 1 | 11.8 | 11.8
mt26reh100k |  | Ud | Cartucho de 400 ml de resina epoxi, libre de estireno, de dos componentes, con dosificador y boquilla de mezcla automática, para anclajes estructurales verticales y horizontales. | 0.851 | 278.76 | 237.22
mt07aco090b |  | kg | Acero en barras nervuradas, ADN 420, de varios diámetros, según IRAM-IAS U 500-528. | 5 | 34.16 | 170.8
mt10haf071akc |  | m³ | Hormigón H-21, condición de exposición no agresiva, tamaño máximo del agregado 13,2 mm, ámbito de consistencia A-3, elaborado, según CIRSOC 201 1982. | 0.024 | 2459.91 | 59.04
mt50spa052b |  | m | Tablón de madera de pino, de 20x7,2 cm. | 0.2 | 80.17 | 16.03
mt50spa101 |  | kg | Clavos de acero. | 0.009 | 23.74 | 0.21
mt50spa081a |  | Ud | Puntal metálico telescópico, de hasta 3 m de altura. | 0.013 | 244.15 | 3.17
|  |  |  | Subtotal materiales: |  | 525.69
2 |  |  | Equipo
mq05mai030 |  | h | Martillo neumático. | 0.313 | 1173.73 | 367.38
mq05pdm110 |  | h | Compresor portátil diesel media presión 10 m³/min. | 0.156 | 1990.73 | 310.55
mq08lch010 |  | h | Equipo de chorro de arena a presión. | 0.035 | 822.76 | 28.8
mq06bhe010 |  | h | Camión bomba estacionado en obra, para bombeo de hormigón. | 0.001 | 48905.3 | 48.91
|  |  |  | Subtotal equipo: |  | 755.64
3 |  |  | Mano de obra
mo020 |  | h | Oficial albañil. | 0.997 | 11912.7 | 11876.9
mo113 |  | h | Ayudante de albañil. | 0.997 | 8579.62 | 8553.88
|  |  |  | Subtotal mano de obra: |  | 20430.8
4 |  |  | Herramientas
|  | % | Herramientas | 2 | 21712.1 | 434.24
Coste de mantenimiento decenal: $ 6.367,08 en los primeros 10 años. |  |  |  | Costos directos (1+2+3+4): |  | 22146.4