## Hoja 1
EMF010 | m² | Losa de viguetas de madera y encofrado "NERVOMETAL".
Losa tradicional con un intereje de 50 cm, compuesto por viguetas de madera aserrada de pino, de 70x70 mm de sección, con acabado cepillado, colocadas mediante apoyo sobre elemento estructural; encofrado de chapa de acero laminado en frío "NERVOMETAL" de 0,5 mm de espesor; acero ADN 420, cuantía 1,1 kg/m², en capa de compresión de 4 cm de espesor de hormigón liviano HL-25/B/10/XC2, densidad entre 1200 y 1500 kg/m³, (cantidad mínima de cemento 275 kg/m³), elaborado, y colado con grúa; apuntalamiento y desapuntalamiento de las viguetas. Incluso lámina de polietileno para la protección de las viguetas, alambre de atar, separadores, elementos de atado de viguetas y zunchos perimetrales de planta y huecos.
Código |  | Unidad | Descripción | Cantidad | Costo unitario | Costo parcial
1 |  |  | Materiales
mt50spa052b |  | m | Tablón de madera de pino, de 20x7,2 cm. | 0.04 | 106.28 | 4.25
mt50spa101 |  | kg | Clavos de acero. | 0.045 | 31.48 | 1.42
mt50spa081a |  | Ud | Puntal metálico telescópico, de hasta 3 m de altura. | 0.013 | 323.67 | 4.21
mt07mee101dd |  | m³ | Madera aserrada de pino para viguetas, de hasta 5 m de longitud, de 70x70 mm de sección, con acabado cepillado. | 0.01 | 9193.71 | 91.94
mt32war020 |  | m² | Lámina de polietileno transparente, de 0,2 mm de espesor. | 1 | 2.6 | 2.6
mt08efb010b |  | m² | Chapa de acero laminado en frío, "NERVOMETAL", acabado cincado, de 0,5 mm de espesor. | 1.1 | 78.18 | 86
mt07emr111b |  | Ud | Clavo, de 4 mm de diámetro y 50 mm de longitud, de acero galvanizado de alta adherencia. | 4 | 1.56 | 6.24
mt07aco020m |  | Ud | Separador homologado para malla soldada. | 1 | 1.47 | 1.47
mt07aco090b |  | kg | Acero en barras nervuradas, ADN 420, de varios diámetros, según IRAM-IAS U 500-528. | 1.1 | 45.28 | 49.81
mt08var050 |  | kg | Alambre galvanizado para atar, de 1,30 mm de diámetro. | 0.013 | 25.22 | 0.33
mt10hes050psa |  | m³ | Hormigón liviano HLA-25/B/10/XC2, de entre 1200 y 1500 kg/m³ de densidad, cantidad mínima de cemento 275 kg/m³, elaborado. | 0.042 | 2618.28 | 109.97
|  |  |  | Subtotal materiales: |  | 358.24
2 |  |  | Mano de obra
mo048 |  | h | Oficial montador de estructura de madera. | 0.137 | 33849.8 | 4637.42
mo095 |  | h | Medio oficial montador de estructura de madera. | 0.102 | 25286.4 | 2579.21
mo044 |  | h | Oficial armador de encofrados. | 0.134 | 33849.8 | 4535.87
mo091 |  | h | Medio oficial armador de encofrados. | 0.134 | 25286.4 | 3388.38
mo043 |  | h | Oficial armador de hierro. | 0.018 | 33849.8 | 609.3
mo090 |  | h | Medio oficial armador de hierro. | 0.015 | 25286.4 | 379.3
mo045 |  | h | Oficial armador en hormigón. | 0.277 | 33849.8 | 9376.39
mo092 |  | h | Medio oficial armador en hormigón. | 0.311 | 25286.4 | 7864.07
|  |  |  | Subtotal mano de obra: |  | 33369.9
3 |  |  | Herramientas
|  | % | Herramientas | 2 | 33728.2 | 674.56
Coste de mantenimiento decenal: $ 5.160,41 en los primeros 10 años. |  |  |  | Costos directos (1+2+3): |  | 34402.7