## Hoja 1
NAK020 | m² | Aislamiento térmico vertical de soleras en contacto con el terreno, con poliestireno extruido.
Aislamiento térmico vertical de soleras en contacto con el terreno, formado por panel rígido de poliestireno extruido, de superficie lisa y mecanizado lateral a media madera, de 80 mm de espesor, resistencia a compresión >= 500 kPa, resistencia térmica 2,2 m²K/W, conductividad térmica 0,036 W/(mK), colocado a tope en el perímetro de la solera, simplemente apoyado, cubierto con film de polietileno de 0,2 mm de espesor, preparado para recibir una solera de hormigón. Incluso cinta autoadhesiva para sellado de juntas.
Código |  | Unidad | Descripción | Cantidad | Costo unitario | Costo parcial
1 |  |  | Materiales
mt16pxa010beq |  | m² | Panel rígido de poliestireno extruido, de superficie lisa y mecanizado lateral a media madera, de 80 mm de espesor, resistencia a compresión >= 500 kPa, resistencia térmica 2,2 m²K/W, conductividad térmica 0,036 W/(mK), Euroclase E de reacción al fuego, con código de designación XPS-EN 13164-T1-CS(10/Y)500-DS(70,90)-DLT(2)5-CC(2/1,5/50)175-WL(T)0,7-WD(V)3-FTCD1. | 1.1 | 7598.82 | 8358.7
mt16png010d |  | m² | Film de polietileno de 0,2 mm de espesor y 184 g/m² de masa superficial. | 1.1 | 168.13 | 184.94
mt16aaa030 |  | m | Cinta autoadhesiva para sellado de juntas. | 0.4 | 123.03 | 49.21
|  |  |  | Subtotal materiales: |  | 8592.85
2 |  |  | Mano de obra
mo054 |  | h | Oficial montador de aislantes. | 0.2 | 12241 | 2448.21
mo101 |  | h | Medio oficial montador de aislantes. | 0.2 | 8905.02 | 1781
|  |  |  | Subtotal mano de obra: |  | 4229.21
3 |  |  | Herramientas
|  | % | Herramientas | 2 | 12822.1 | 256.44
|  |  |  | Costos directos (1+2+3): |  | 13078.5