## Hoja 1
NAL030 | m² | Aislamiento termoacústico de suelos flotantes, con poliestireno expandido.
Aislamiento termoacústico de suelos flotantes, formado por panel rígido de poliestireno expandido, de superficie lisa y mecanizado lateral a media madera, de 70 mm de espesor, resistencia térmica 2,35 m²K/W, conductividad térmica 0,03 W/(mK), cubierto con film de polietileno de 0,2 mm de espesor y desolidarización perimetral realizada con el mismo material aislante. Colocación en obra: a tope, simplemente apoyado, preparado para recibir un contrapiso de mortero u hormigón. Incluso cinta autoadhesiva para sellado de juntas.
Código |  | Unidad | Descripción | Cantidad | Costo unitario | Costo parcial
1 |  |  | Materiales
mt16pel060nBd |  | m² | Panel rígido de poliestireno expandido, de superficie lisa y mecanizado lateral a media madera, de 70 mm de espesor, resistencia térmica 2,35 m²K/W, conductividad térmica 0,03 W/(mK), Euroclase E de reacción al fuego, con código de designación EPS-EN 13163-T3-L3-W2-S5-P10-TR200-DS(N)2-BS150-CS(10)100; proporcionando una reducción del nivel global de presión de ruido de impactos de 29 dB. | 1.1 | 4840.98 | 5325.08
mt16png010d |  | m² | Film de polietileno de 0,2 mm de espesor y 184 g/m² de masa superficial. | 1.1 | 168.13 | 184.94
mt16aaa030 |  | m | Cinta autoadhesiva para sellado de juntas. | 0.4 | 123.03 | 49.21
|  |  |  | Subtotal materiales: |  | 5559.23
2 |  |  | Mano de obra
mo054 |  | h | Oficial montador de aislantes. | 0.094 | 12241 | 1150.66
mo101 |  | h | Medio oficial montador de aislantes. | 0.094 | 8905.02 | 837.07
|  |  |  | Subtotal mano de obra: |  | 1987.73
3 |  |  | Herramientas
|  | % | Herramientas | 2 | 7546.96 | 150.94
Coste de mantenimiento decenal: $ 696,66 en los primeros 10 años. |  |  |  | Costos directos (1+2+3): |  | 7697.9