## Hoja 1
QTT210 | m² |  | Techo inclinado de tejas.
Techo inclinado con una pendiente media del 30%. FORMACIÓN DE PENDIENTES: tablero cerámico hueco machihembrado, para revestir, 100x30x3,5 cm, con las testas rectas, con una capa de regularización de mortero de cemento, confeccionado en obra, dosificación 1:6, de 3 cm de espesor y acabado fratasado y relleno de las juntas entre las piezas de dos tramos contiguos con el mismo mortero, sobre tabiques aligerados de ladrillo cerámico hueco de 24x11,5x9 cm asentado con mortero de cemento, confeccionado en obra, dosificación 1:6, rematados superiormente con fajas para reglado de mortero de cemento, confeccionado en obra, dosificación 1:6, todo ello sobre losa de hormigón; COBERTURA: tejas cerámicas curvas, acabado con engobe color rojo, 40,8x15x11,6 cm, recibidas con mortero de cemento, confeccionado en obra, dosificación 1:8. Incluso, resolución de puntos singulares y piezas especiales de la cobertura. El precio no incluye la losa de hormigón.
Código |  | Unidad |  | Descripción | Cantidad | Costo unitario | Costo parcial
1 |  |  |  | Materiales
mt04lvc010c |  | Ud |  | Ladrillo cerámico hueco doble, para revestir, 24x11,5x9 cm, densidad 780 kg/m³. | 22.989 | 3.51 | 80.69
mt08aaa010a |  | m³ |  | Agua. | 0.024 | 19.03 | 0.46
mt01arg005a |  | t |  | Arena de cantera, para mortero preparado en obra. | 0.178 | 221.35 | 39.4
mt08cem000g |  | kg |  | Cemento gris en sacos. | 23.25 | 3.65 | 84.86
mt04lvg020e |  | Ud |  | Tablero cerámico hueco machihembrado, para revestir, 100x30x3,5 cm, con las testas rectas. | 3.633 | 5.41 | 19.65
mt13tac050a |  | Ud |  | Teja cerámica curva, acabado con engobe color rojo, 40,8x15x11,6 cm. | 36.921 | 10.52 | 388.41
mt13tac051a |  | Ud |  | Caballete cerámico, acabado con engobe color rojo, 44x28,5x10,5 cm, para tejas curvas. | 0.32 | 133.93 | 42.86
mt13tac055a |  | Ud |  | Teja cerámica de ventilación, acabado con engobe color rojo, 40,8x15x6,3 cm, para tejas curvas. | 0.1 | 545.65 | 54.57
mt13tac100 |  | kg |  | Pigmento para mortero. | 0.027 | 71.48 | 1.93
[5 empty] | Subtotal materiales: |  | 712.83
2 |  |  |  | Equipo
mq06hor010 |  | h |  | Hormigonera eléctrica con una capacidad de amasado de 160 l. | 0.085 | 886.15 | 75.32
[5 empty] | Subtotal equipo: |  | 75.32
3 |  |  |  | Mano de obra
mo020 |  | h |  | Oficial albañil. | 1.853 | 11912.7 | 22074.2
mo113 |  | h |  | Ayudante de albañil. | 2.845 | 8579.62 | 24409
[5 empty] | Subtotal mano de obra: |  | 46483.2
4 |  |  |  | Herramientas
|  | % |  | Herramientas | 10 | 47271.3 | 4727.13
Coste de mantenimiento decenal: $ 17.159,49 en los primeros 10 años. |  |  |  |  | Costos directos (1+2+3+4): |  | 51998.5