## Hoja 1
RBN010 | m² |  | Revestimiento continuo de paramentos con micromortero natural de cal.
Revestimiento continuo de paramentos con micromortero, de 2 a 4 mm de espesor, realizado sobre superficie absorbente. CAPA BASE: micromortero natural de cal, compuesto por cal hidráulica natural, con resistencia a compresión de 5 a 15 N/mm², y agregados seleccionados con granulometría de hasta 600 micras, color blanco, en dos capas, (0,75 kg/m² cada capa) y malla de fibra de vidrio antiálcalis, de 2,2x2,3 mm de luz de malla, de 58 g/m² de masa superficial. CAPA DECORATIVA: micromortero natural de cal, compuesto por cal hidráulica natural, con resistencia a compresión de 5 a 15 N/mm², y agregados seleccionados con granulometría de hasta 100 micras, color blanco, en una capa, (0,15 kg/m²). CAPA DE SELLADO: una mano de mezcla de aceites y resinas vegetales. El precio no incluye la superficie soporte.
Código |  | Unidad |  | Descripción | Cantidad | Costo unitario | Costo parcial
1 |  |  |  | Materiales
mt28mcc050a |  | m² |  | Malla de fibra de vidrio antiálcalis, de 2,2x2,3 mm de luz de malla, de 58 g/m² de masa superficial, para armar micromorteros. | 1.05 | 27.74 | 29.13
mt28mcn010a |  | kg |  | Micromortero natural de cal, compuesto por cal hidráulica natural, con resistencia a compresión de 5 a 15 N/mm², y agregados seleccionados con granulometría de hasta 600 micras, color blanco, densidad 1200 kg/m³, resistencia a compresión 5 N/mm², sin sustancias orgánicas volátiles (VOC), suministrado en sacos. | 1.5 | 28.77 | 43.16
mt28mcn010c |  | kg |  | Micromortero natural de cal, compuesto por cal hidráulica natural, con resistencia a compresión de 5 a 15 N/mm², y agregados seleccionados con granulometría de hasta 100 micras, color blanco, densidad 800 kg/m³, resistencia a compresión 5 N/mm², sin sustancias orgánicas volátiles (VOC), suministrado en sacos. | 0.15 | 92.44 | 13.87
mt28mcn020a |  | l |  | Mezcla de aceites y resinas vegetales, para aplicar con brocha o rodillo. | 0.3 | 344.35 | 103.31
mt08aaa010a |  | m³ |  | Agua. | 0.053 | 19.03 | 1.01
[5 empty] | Subtotal materiales: |  | 190.48
2 |  |  |  | Mano de obra
mo020 |  | h |  | Oficial albañil. | 0.931 | 11912.7 | 11090.7
mo113 |  | h |  | Ayudante de albañil. | 1.663 | 8579.62 | 14267.9
[5 empty] | Subtotal mano de obra: |  | 25358.6
3 |  |  |  | Herramientas
|  | % |  | Herramientas | 2 | 25549.1 | 510.98
Coste de mantenimiento decenal: $ 5.446,55 en los primeros 10 años. |  |  |  |  | Costos directos (1+2+3): |  | 26060.1