## Hoja 1
QAC021 | m² | Techo plano transitable, no ventilado, con piso fijo, tipo invertido, para tráfico rodado. Impermeabilización con membranas preelaboradas asfálticas, tipo monocapa mejorada.
Techo plano transitable, no ventilado, con piso fijo, tipo invertido, pendiente del 1% al 15%, para tráfico rodado. FORMACIÓN DE PENDIENTES: mediante encintado de limatesas, limahoyas y juntas con fajas para reglado de ladrillo cerámico hueco doble y capa de hormigón liviano, de resistencia a compresión 2,0 MPa y 690 kg/m³ de densidad, confeccionado en obra con arcilla expandida, Arlita Dur "WEBER" y cemento gris, con espesor medio de 10 cm; con capa de regularización de mortero de cemento, confeccionado en obra, dosificación 1:6 de 2 cm de espesor, acabado fratasado; IMPERMEABILIZACIÓN: tipo monocapa, adherida, formada por membrana preelaborada de betún modificado con elastómero SBS, masa nominal 4 kg/m², con armadura de fieltro de poliéster no tejido de 160 g/m², mejorada con membrana preelaborada de betún aditivado con plastómero APP, previa imprimación con emulsión asfáltica aniónica con cargas; CAPA SEPARADORA BAJO AISLAMIENTO: geotextil no tejido compuesto por fibras de poliéster unidas por agujeteado, (150 g/m²); AISLAMIENTO TÉRMICO: panel rígido de poliestireno extruido, de superficie lisa y mecanizado lateral a media madera, de 40 mm de espesor, resistencia a compresión >= 500 kPa; CAPA SEPARADORA BAJO PROTECCIÓN: geotextil no tejido compuesto por fibras de poliéster unidas por agujeteado, (200 g/m²); CAPA DE PROTECCIÓN: pavimento de aglomerado asfáltico, con mezcla bituminosa discontinua en caliente, de tipo abierta (porcentaje de huecos > 12%), con agregado granítico de 8 mm de tamaño máximo, y betún asfáltico de penetración, de 8 cm de espesor, sobre una capa de 4 cm de mortero de cemento CEM II/B-P 32,5 N tipo M-10. El precio no incluye la ejecución y el sellado de las juntas ni la ejecución de remates en los encuentros con paramentos y desagües.
Código |  | Unidad | Descripción | Cantidad | Costo unitario | Costo parcial
1 |  |  | Materiales
mt04lvc010c |  | Ud | Ladrillo cerámico hueco doble, para revestir, 24x11,5x9 cm, densidad 780 kg/m³. | 3 | 3.51 | 10.53
mt01arl030v |  | m³ | Arcilla expandida, Arlita Dur "WEBER", suministrada en sacos Big Bag. | 0.105 | 1540.91 | 161.8
mt08cem000g |  | kg | Cemento gris en sacos. | 25 | 3.65 | 91.25
mt08aaa010a |  | m³ | Agua. | 0.011 | 19.03 | 0.21
mt16pea020b |  | m² | Panel rígido de poliestireno expandido, mecanizado lateral recto, de 20 mm de espesor, resistencia térmica 0,55 m²K/W, conductividad térmica 0,036 W/(mK), para junta de contracción. | 0.01 | 549.51 | 5.5
mt01arg005a |  | t | Arena de cantera, para mortero preparado en obra. | 0.033 | 221.35 | 7.3
mt14lba010g |  | m² | Membrana preelaborada de betún modificado con elastómero SBS, de 3,5 mm de espesor, masa nominal 4 kg/m², con armadura de fieltro de poliéster no tejido de 160 g/m², de superficie no protegida. | 1.1 | 2840.15 | 3124.17
mt14lad010a |  | m² | Membrana preelaborada de betún aditivado con plastómero APP, de 2,5 mm de espesor, masa nominal 3 kg/m², con armadura de fieltro de fibra de vidrio de 60 g/m², de superficie no protegida. | 1.1 | 1400.19 | 1540.21
mt14iea020c |  | kg | Emulsión asfáltica aniónica con cargas. | 0.3 | 1352.45 | 405.74
mt14gsa020bc |  | m² | Geotextil no tejido compuesto por fibras de poliéster unidas por agujeteado, con una resistencia a la tracción longitudinal de 1,88 kN/m, una resistencia a la tracción transversal de 1,49 kN/m, una apertura de cono al ensayo de perforación dinámica según ISO 13433 inferior a 40 mm, resistencia CBR a punzonamiento 0,3 kN y una masa superficial de 150 g/m². | 1.05 | 278.44 | 292.36
mt16pxa010baq |  | m² | Panel rígido de poliestireno extruido, de superficie lisa y mecanizado lateral a media madera, de 40 mm de espesor, resistencia a compresión >= 500 kPa, resistencia térmica 1,2 m²K/W, conductividad térmica 0,034 W/(mK), Euroclase E de reacción al fuego, con código de designación XPS-EN 13164-T1-CS(10/Y)500-DLT(2)5-DS(70,90)-WL(T)0,7-WD(V)3-FTCD1. | 1.05 | 3795.93 | 3985.73
mt14gsa020ce |  | m² | Geotextil no tejido compuesto por fibras de poliéster unidas por agujeteado, con una resistencia a la tracción longitudinal de 1,63 kN/m, una resistencia a la tracción transversal de 2,08 kN/m, una apertura de cono al ensayo de perforación dinámica según ISO 13433 inferior a 27 mm, resistencia CBR a punzonamiento 0,4 kN y una masa superficial de 200 g/m². | 1.05 | 381.87 | 400.96
mt09mor010e |  | m³ | Mortero de cemento CEM II/B-P 32,5 N tipo M-10, confeccionado en obra con 380 kg/m³ de cemento y una proporción en volumen 1/4. | 0.04 | 1741.65 | 69.67
mt47aag010qa |  | t | Mezcla bituminosa discontinua en caliente, de tipo abierta (porcentaje de huecos > 12%), con agregado granítico de 8 mm de tamaño máximo, y betún asfáltico de penetración. | 0.184 | 1129.1 | 207.75
|  |  |  | Subtotal materiales: |  | 10303.2
2 |  |  | Equipo
mq11ext030 |  | h | Extendedora asfáltica de cadenas, de 81 kW. | 0.007 | 58370.4 | 408.59
mq02ron010a |  | h | Rodillo vibrante tándem autopropulsado, de 24,8 kW, de 2450 kg, ancho de trabajo 100 cm. | 0.003 | 14309.1 | 42.93
mq06hor010 |  | h | Hormigonera eléctrica con una capacidad de amasado de 160 l. | 0.082 | 886.15 | 72.66
|  |  |  | Subtotal equipo: |  | 524.18
3 |  |  | Mano de obra
mo020 |  | h | Oficial albañil. | 0.438 | 11912.7 | 5217.75
mo113 |  | h | Ayudante de albañil. | 0.784 | 8579.62 | 6726.42
mo029 |  | h | Oficial aplicador de membranas impermeabilizantes preelaboradas. | 0.151 | 11912.7 | 1798.81
mo067 |  | h | Medio oficial aplicador de membranas impermeabilizantes preelaboradas. | 0.151 | 8905.02 | 1344.66
mo054 |  | h | Oficial montador de aislantes. | 0.054 | 12241 | 661.02
mo101 |  | h | Medio oficial montador de aislantes. | 0.054 | 8905.02 | 480.87
|  |  |  | Subtotal mano de obra: |  | 16229.5
4 |  |  | Herramientas
|  | % | Herramientas | 2 | 27056.9 | 541.14
Coste de mantenimiento decenal: $ 7.285,88 en los primeros 10 años. |  |  |  | Costos directos (1+2+3+4): |  | 27598