## Hoja 1
QDE021 | m² | Techo plano no transitable, no ventilado, ajardinada extensiva, tipo invertido. Impermeabilización con membranas preelaboradas asfálticas, tipo monocapa mejorada.
Techo plano no transitable, no ventilado, ajardinada extensiva (ecológica), tipo invertido, pendiente del 1% al 5%. FORMACIÓN DE PENDIENTES: mediante encintado de limatesas, limahoyas y juntas con fajas para reglado de ladrillo cerámico hueco doble y capa de arcilla expandida, Arlita Dur "WEBER", vertida en seco y consolidada en su superficie con lechada de cemento, proporcionando una resistencia a compresión de 1 MPa y con una conductividad térmica de 0,087 W/(mK), con espesor medio de 10 cm; con capa de regularización de mortero de cemento, confeccionado en obra, dosificación 1:6 de 4 cm de espesor, acabado fratasado; IMPERMEABILIZACIÓN: tipo monocapa, adherida, formada por membrana preelaborada de betún modificado con elastómero SBS, masa nominal 3 kg/m², con armadura de fieltro de poliéster reforzado y estabilizado de 150 g/m², mejorada con membrana preelaborada de betún aditivado con plastómero APP, previa imprimación con emulsión asfáltica aniónica con cargas; CAPA SEPARADORA BAJO AISLAMIENTO: geotextil no tejido compuesto por fibras de poliéster unidas por agujeteado, (150 g/m²); AISLAMIENTO TÉRMICO: panel rígido de poliestireno extruido, de superficie lisa y mecanizado lateral a media madera, de 40 mm de espesor, resistencia a compresión >= 300 kPa; CAPA SEPARADORA BAJO PROTECCIÓN: geotextil no tejido compuesto por fibras de poliéster unidas por agujeteado, (150 g/m²); CAPA DRENANTE Y RETENEDORA DE AGUA: lámina drenante y retenedora de agua de estructura nodular de polietileno de alta densidad (PEAD/HDPE), con nódulos de 20 mm de altura, formada por membrana de polietileno de alta densidad con relieve en cono truncado y perforaciones en la parte superior; CAPA FILTRANTE: geotextil no tejido sintético, termosoldado, de polipropileno-polietileno, con una resistencia a la tracción longitudinal de 16 kN/m, una resistencia a la tracción transversal de 16,5 kN/m, una apertura de cono al ensayo de perforación dinámica según ISO 13433 inferior a 18 mm, resistencia CBR a punzonamiento 2,7 kN y una masa superficial de 200 g/m²; CAPA DE PROTECCIÓN: capa de roca volcánica de 3 cm de espesor, sobre base de sustrato orgánico de 6 cm de espesor. El precio no incluye la ejecución y el sellado de las juntas ni la ejecución de remates en los encuentros con paramentos y desagües.
Código |  | Unidad | Descripción | Cantidad | Costo unitario | Costo parcial
1 |  |  | Materiales
mt04lvc010c |  | Ud | Ladrillo cerámico hueco doble, para revestir, 24x11,5x9 cm, densidad 780 kg/m³. | 3 | 3.51 | 10.53
mt01arl030u |  | m³ | Arcilla expandida, Arlita Dur "WEBER", suministrada en sacos. | 0.1 | 1831.78 | 183.18
mt09lec020b |  | m³ | Lechada de cemento CEM II/B-P 32,5 N 1/3. | 0.01 | 1471.19 | 14.71
mt16pea020b |  | m² | Panel rígido de poliestireno expandido, mecanizado lateral recto, de 20 mm de espesor, resistencia térmica 0,55 m²K/W, conductividad térmica 0,036 W/(mK), para junta de contracción. | 0.01 | 549.51 | 5.5
mt08aaa010a |  | m³ | Agua. | 0.008 | 19.03 | 0.15
mt01arg005a |  | t | Arena de cantera, para mortero preparado en obra. | 0.065 | 221.35 | 14.39
mt08cem000g |  | kg | Cemento gris en sacos. | 10 | 3.65 | 36.5
mt14lga010oc |  | m² | Membrana preelaborada de betún modificado con elastómero SBS, de 3,5 mm de espesor, masa nominal 5 kg/m², con armadura de fieltro de poliéster reforzado y estabilizado de 150 g/m², con autoprotección mineral de color verde, con resistencia a la penetración de raíces. | 1.1 | 4248.29 | 4673.12
mt14lad010a |  | m² | Membrana preelaborada de betún aditivado con plastómero APP, de 2,5 mm de espesor, masa nominal 3 kg/m², con armadura de fieltro de fibra de vidrio de 60 g/m², de superficie no protegida. | 1.1 | 1400.19 | 1540.21
mt14iea020c |  | kg | Emulsión asfáltica aniónica con cargas. | 0.3 | 1352.45 | 405.74
mt14gsa020bc |  | m² | Geotextil no tejido compuesto por fibras de poliéster unidas por agujeteado, con una resistencia a la tracción longitudinal de 1,88 kN/m, una resistencia a la tracción transversal de 1,49 kN/m, una apertura de cono al ensayo de perforación dinámica según ISO 13433 inferior a 40 mm, resistencia CBR a punzonamiento 0,3 kN y una masa superficial de 150 g/m². | 2.1 | 278.44 | 584.72
mt16pxa010aaq |  | m² | Panel rígido de poliestireno extruido, de superficie lisa y mecanizado lateral a media madera, de 40 mm de espesor, resistencia a compresión >= 300 kPa, resistencia térmica 1,2 m²K/W, conductividad térmica 0,033 W/(mK), Euroclase E de reacción al fuego, con código de designación XPS-EN 13164-T1-CS(10/Y)300-DS(70,90)-DLT(2)5-CC(2/1,5/50)125-WL(T)0,7-WD(V)3-FTCD1. | 1.05 | 3220.79 | 3381.83
mt14gdc010v |  | m² | Lámina drenante y retenedora de agua de estructura nodular de polietileno de alta densidad (PEAD/HDPE), con nódulos de 20 mm de altura, formada por membrana de polietileno de alta densidad con relieve en cono truncado y perforaciones en la parte superior, resistencia a la compresión 180 kN/m² según ISO 604 y capacidad de drenaje 12 l/(s·m). | 1.05 | 3850.51 | 4043.04
mt14gsa010dg |  | m² | Geotextil no tejido sintético, termosoldado, de polipropileno-polietileno, con una resistencia a la tracción longitudinal de 16 kN/m, una resistencia a la tracción transversal de 16,5 kN/m, una apertura de cono al ensayo de perforación dinámica según ISO 13433 inferior a 18 mm, resistencia CBR a punzonamiento 2,7 kN y una masa superficial de 200 g/m². | 1.05 | 1050.14 | 1102.65
mt48sad010 |  | l | Sustrato orgánico, para techos ajardinadas extensivas. | 60 | 2.36 | 141.6
mt48sad020 |  | kg | Roca volcánica de distintas granulometrías, para colocar sobre el sustrato orgánico en techos ajardinadas extensivas. | 50 | 3.33 | 166.5
|  |  |  | Subtotal materiales: |  | 16304.4
2 |  |  | Equipo
mq06hor010 |  | h | Hormigonera eléctrica con una capacidad de amasado de 160 l. | 0.032 | 886.15 | 28.36
|  |  |  | Subtotal equipo: |  | 28.36
3 |  |  | Mano de obra
mo020 |  | h | Oficial albañil. | 0.106 | 11912.7 | 1262.74
mo113 |  | h | Ayudante de albañil. | 0.484 | 8579.62 | 4152.54
mo029 |  | h | Oficial aplicador de membranas impermeabilizantes preelaboradas. | 0.307 | 11912.7 | 3657.19
mo067 |  | h | Medio oficial aplicador de membranas impermeabilizantes preelaboradas. | 0.307 | 8905.02 | 2733.84
mo054 |  | h | Oficial montador de aislantes. | 0.059 | 12241 | 722.22
mo101 |  | h | Medio oficial montador de aislantes. | 0.059 | 8905.02 | 525.4
mo040 |  | h | Oficial jardinero. | 0.062 | 11912.7 | 738.58
mo115 |  | h | Ayudante de jardinero. | 0.062 | 8579.62 | 531.94
|  |  |  | Subtotal mano de obra: |  | 14324.5
4 |  |  | Herramientas
|  | % | Herramientas | 2 | 30657.2 | 613.14
Coste de mantenimiento decenal: $ 10.882,07 en los primeros 10 años. |  |  |  | Costos directos (1+2+3+4): |  | 31270.3